## List1
Požadavky na technické vlastnosti použitých materiálů - II. etapa
Střecha nepochůzí (skladby konstrukcí S.01)
Komodita | Minimální vlastnosti materiálů požadovaných zadavatelem | Vlastnosti materiálů dodávaných zhotovitelem (zadavatel požaduje po uchazeči každou hodnotu vyplnit) | Zhotovitel požaduje doložit vlastnost materiálu certifikátem výrobce
mPVC fólie | tloušťka 1,5mm, objemová hmotnost 1,85kg/m2, mechanicky kotvená, výztužná PES tkanina |  | např. technický list
| odolnost proti UV záření |  | např. technický list
| faktor difúzního odporu 15000 |  | např. technický list
| chování při vnějším požáru Broof (t3) |  | např. technický list
| největší tahová síla 1000 N/50mm |  | např. technický list
| ohebnost za nízkých teplot -25 °C |  | např. technický list
| reakce na oheň třída E |  | např. technický list
| rozměrová stálost 0,3 % |  | např. technický list
| tažnost 15 % |  | např. technický list
separační geotextilie | 100% polypropylen, objemová hmotnost 300g/m2 |  | např. technický list
| pevnost v tahu podélně 20 kN/m (-2 kN/m) |  | např. technický list
| pevnost v tahu příčně 11,5 kN/m (-1kN/m) |  | např. technický list
| tažnost podélně 70 % (+/-20 %) |  | např. technický list
| tažnost příčně 115 % (+/-25 %) |  | např. technický list
tepelná izolace | expandovaný polystyren EPS 100 |  | např. technický list
| součinitel tepelné vodivosti 0,037 W/mK |  | např. technický list
| objemová hmotnost 18-23 kg/m³ |  | např. technický list
| Pevnost (napětí) v tlaku při 10% lin. def. CS(10) 100 kPa |  | např. technický list
| faktor difuzního odporu 30-70 |  | např. technický list
| trvalá zatížitelnost (při 2% lin. def.) 2000 kg/m2 |  | např. technický list
| teplotní odolnost 80 °C |  | např. technický list
| reakce na oheň E |  | např. technický list
OSB deska | dřevoštěpková deska nebroušená, pero a drážka, tl. 18mm |  | např. technický list
| faktor difuzního odporu 200 |  | např. technický list
| tepelná vodivost 0,13 W/mK |  | např. technický list
| objemová hmotnost 600 kg/m³ |  | např. technický list

## List2
Požadavky na technické vlastnosti použitých materiálů - II. etapa
Pochozí střechaspojovacího krčku (skladby konstrukcí S.03)
Komodita | Minimální vlastnosti materiálů požadovaných zadavatelem | Vlastnosti materiálů dodávaných zhotovitelem (zadavatel požaduje po uchazeči každou hodnotu vyplnit) | Zhotovitel požaduje doložit vlastnost materiálu certifikátem výrobce
Terasová prkna + podkonstrukce | terasová prkna tl. 24mm ze sibiřškého modřínu s ochraným nátěrem a rýhováním, sušeno na 16% +- 2%, spáry min. 9mm |  | např. technický list
| terasový hranolek 45x70mm, sibiřšký modřín, po 500mm |  | např. technický list
| Plastové PP rektifikační terče, únosnost 1200kg |  | např. technický list
mPVC fólie | tloušťka 1,5mm, objemová hmotnost 1,85kg/m2, mechanicky kotvená, výztužná PES tkanina |  | např. technický list
| odolnost proti UV záření |  | např. technický list
| faktor difúzního odporu 15000 |  | např. technický list
| chování při vnějším požáru Broof (t3) |  | např. technický list
| největší tahová síla 1000 N/50mm |  | např. technický list
| ohebnost za nízkých teplot -25 °C |  | např. technický list
| reakce na oheň třída E |  | např. technický list
| rozměrová stálost 0,3 % |  | např. technický list
| tažnost 15 % |  | např. technický list
separační geotextilie | 100% polypropylen, objemová hmotnost 300g/m2 |  | např. technický list
| pevnost v tahu podélně 20 kN/m (-2 kN/m) |  | např. technický list
| pevnost v tahu příčně 11,5 kN/m (-1kN/m) |  | např. technický list
| tažnost podélně 70 % (+/-20 %) |  | např. technický list
| tažnost příčně 115 % (+/-25 %) |  | např. technický list
tepelná izolace | expandovaný polystyren EPS 150 |  | např. technický list
| součinitel tepelné vodivosti 0,035 W/mK |  | např. technický list
| objemová hmotnost 23-28 kg/m³ |  | např. technický list
| Pevnost (napětí) v tlaku při 10% lin. def. CS(10) 150 kPa |  | např. technický list
| faktor difuzního odporu 30-70 |  | např. technický list
| trvalá zatížitelnost (při 2% lin. def.) 3000 kg/m2 |  | např. technický list
| teplotní odolnost 80 °C |  | např. technický list
| reakce na oheň E |  | např. technický list
parozábrana | SBS modifikovaný pás a Al vložkou, tl. 4mm |  | např. technický list
| faktor difuzního odporu 370000 |  | např. technický list
| ohebnost za nízkých teplot -15 °C |  | např. technický list
| plošná hmotnost 4,27 kg/m² |  | např. technický list
| odolnost proti protrhávání příčně 150 N (+/-50) |  | např. technický list
| odolnost proti protrhávání podélně 150 N (+/-100 N) |  | např. technický list
| pevnost v tahu podélně 400 N/50mm |  | např. technický list
| pevnost v tahu příčně 200 N/50 mm |  | např. technický list
| reakce na oheň E |  | např. technický list
| tažnost podélně 4 (+/-2) % |  | např. technický list
Penetrační nátěr | vysocepřilnavý sopeciální penetrační nátěr za studena |  | např. technický list
| hustota při +20°C 1,0g/cm3 |  | např. technický list

## List3
Požadavky na technické vlastnosti použitých materiálů - II. etapa
Železobetonová základová deska pod terénem 1.PP (skladby konstrukcí P.01)
Komodita | Minimální vlastnosti materiálů požadovaných zadavatelem | Vlastnosti materiálů dodávaných zhotovitelem (zadavatel požaduje po uchazeči každou hodnotu vyplnit) | Zhotovitel požaduje doložit vlastnost materiálu certifikátem výrobce
hydroizolace | železobetonová základová deska a stěny - bílá vana, dodržení požadavků stavebně konstrukční části |  | např. technický list
tepelná izolace - pod deskou | extrudovaný polystyren, desky s hladkým extruzním povrhem a polodrážkou |  | např. technický list
| součinitel tepelné vodivosti 0,035 W/mK |  | např. technický list
| napětní v tlaku při 10%stlačení σ10= 500kPa |  | např. technický list
| modul pružnosti E 30 000 kPa |  | např. technický list
| faktor difúzního odporu 200-150 |  | např. technický list
| dlouhodobá nasákavost při ponoření WL(T)0,7 méně nebo rovno než 0,5% |  | např. technický list
| odolnost proti střídavému zmrazování a rozmrazování FT2 néně nebo rovno než 1 |  | např. technický list
| objemový podíl uzavřených buněk více než 95% |  | např. technický list
| kapilarita 0 |  | např. technický list
| max. teplota použití 75 |  | např. technický list

## List4
Požadavky na technické vlastnosti použitých materiálů - II. etapa
Železobetonová základová deska na terénu 1.NP (skladby konstrukcí P.02)
Komodita | Minimální vlastnosti materiálů požadovaných zadavatelem | Vlastnosti materiálů dodávaných zhotovitelem (zadavatel požaduje po uchazeči každou hodnotu vyplnit) | Zhotovitel požaduje doložit vlastnost materiálu certifikátem výrobce
hydroizolace horní pás | SBS modifikovaný pás s polyesterovou vložkou, tl. 4mm |  | např. technický list
| faktor difuzního odporu 28000 |  | např. technický list
| ohebnost za nízkých teplot -25 °C |  | např. technický list
| plošná hmotnost 4,4 kg/m² |  | např. technický list
| odolnost proti protrhávání příčně 400 N |  | např. technický list
| odolnost proti protrhávání podélně 300 N |  | např. technický list
| třída reakce na oheň E |  | např. technický list
| tažnost podélně 50%, příčně 50% |  | např. technický list
| vodotěsnost více než 100kPA |  | např. technický list
| odolnost proti statickému zatížení 10kg |  | např. technický list
| odolnost proti nárazu(metoda A) 900mm |  | např. technický list
| smyková odolnost ve spoji podélně 1100N/50mm, příčně 500 N/50mm |  | např. technický list
| odolnost proti stékání při zvýšené teplotě 100 °C |  | např. technický list
| množství asfaltové hmoty 3000g/m2 |  | např. technický list
hydroizolace spodní pás | SBS modifikovaný pás se skleněnou tkaninou, tl. 4mm |  | např. technický list
| faktor difuzního odporu 29000 |  | např. technický list
| ohebnost za nízkých teplot -25 °C |  | např. technický list
| plošná hmotnost 4,5 kg/m² |  | např. technický list
| největší tahová síla podélně 1400 N/ 50mm, příčně 1600 N/50mm |  | např. technický list
| třída reakce na oheň E |  | např. technický list
| tažnost podélně 12%, příčně 12% |  | např. technický list
| vodotěsnost více než 100kPA |  | např. technický list
| odolnost proti statickému zatížení 5kg |  | např. technický list
| odolnost proti nárazu(metoda A) 1000mm |  | např. technický list
| smyková odolnost ve spoji podélně 1200N/50mm, příčně 1400 N/50mm |  | např. technický list
| odolnost proti stékání při zvýšené teplotě 100 °C |  | např. technický list
| množství asfaltové hmoty 3000g/m2 |  | např. technický list
Penetrační nátěr | vysocepřilnavý sopeciální penetrační nátěr za studena |  | např. technický list
| hustota při +20°C 1,0g/cm3 |  | např. technický list
tepelná izolace - pod deskou | extrudovaný polystyren, desky s hladkým extruzním povrhem a polodrážkou |  | např. technický list
| součinitel tepelné vodivosti 0,035 W/mK |  | např. technický list
| napětní v tlaku při 10%stlačení σ10= 500kPa |  | např. technický list
| modul pružnosti E 30 000 kPa |  | např. technický list
| faktor difúzního odporu 200-150 |  | např. technický list
| dlouhodobá nasákavost při ponoření WL(T)0,7 méně nebo rovno než 0,5% |  | např. technický list
| odolnost proti střídavému zmrazování a rozmrazování FT2 néně nebo rovno než 1 |  | např. technický list
| objemový podíl uzavřených buněk více než 95% |  | např. technický list
| kapilarita 0 |  | např. technický list
| max. teplota použití 75 |  | např. technický list
tepelná izolace - stěny | extrudovaný polystyren |  | např. technický list
| faktor difúzního odporu min. 80 |  | např. technický list
| hustota 29-36 kg/m3 |  | např. technický list
| třída reakce na oheň F |  | např. technický list
| teplotní odolnost -60°C - +75 °C |  | např. technický list
| součinitel tepelné vodivosti 0,036 W/mK |  | např. technický list
| pevnost v tlaku při 10% stlačení 300 kPa |  | např. technický list

## List5
Požadavky na technické vlastnosti použitých materiálů - II. etapa
Obvodový plášť pohledový (skladby konstrukcí F.01)
Komodita | Minimální vlastnosti materiálů požadovaných zadavatelem | Vlastnosti materiálů dodávaných zhotovitelem (zadavatel požaduje po uchazeči každou hodnotu vyplnit) | Zhotovitel požaduje doložit vlastnost materiálu certifikátem výrobce
Ucelený certifikovaný systém | odolnost proti pro proražení min. 3J, kategorie II |  | např. technický list
kompletní zateplovací systém | ETICS, kvalitativní třída A CZB |  | např. osvědčení o splnění požadavků pro kvalitativní třídu A podle TP CZB 05-2007
lepící tmel | pevnost v tahu za ohybu (28dní) 3,3 N/mm2, pevnost v tlaku za ohybu (28dní) 7,3 N/mm2. Nasákavost W2, difúzní odpor vodních par méně nebo rovno než 25 |  | např. technický list
kompletní zateplovací systém | třída reakce na oheň minimálně A1,A2 index šíření plamene is=0,00mm/min |  | např. technický list
tepelná izolace | minerální vlna čedičová, součinitel tepelné vodivosti 0,038 W/mK |  | např. technický list
| třída reakce na oheň minimálně A1,A2 |  | např. technický list
| pevnost v tlaku při 10% stlačení 40 kPa |  | např. technický list
| faktor difuzního odporu 1 |  | např. technický list
| nasákavost krátkodobá/dlouhodobá 1/3 kg/m2 |  | např. technický list
| měrná tepelná kapacita 800 J/kg K |  | např. technický list
kotvení | bodový činitel prostupu tepla 0,001 W/K |  | např. technický list
armovací stěrka | pevnost v tahu za ohybu (28dní) 3,3 N/mm2, pevnost v tlaku za ohybu (28dní) 7,3 N/mm2. Nasákavost W2, difúzní odpor vodních par méně nebo rovno než 25, při protažení armovací stěrky se síťovinou o 0,5% bez vzniku trhlin |  | např. technický list
výztužná tkanina | 155g/m2, velikost ok 6x6mm, pevnost 1750 N/5cm |  | např. technický list
mezinátěr | hustota 1,4-1,6 g/cm3 |  | např. technický list
povrchová úprava | jednosložková tenkovrstvá omítka se silikonovým pojivem, struktura 0,5/1mm, hustota 1,8 kg/dm3, faktor difúzního odporu 40, permeabilita vody v kapalné fázi w menší než 0,10 kg/m2h0,5, ekvivalentní difúzní tloušťka Sd 0,07-0,08m (při tloušťce 2mm) |  | např. technický list

## List6
Požadavky na technické vlastnosti použitých materiálů - II. etapa
Okna a vstupní dveře
Komodita | Minimální vlastnosti materiálů požadovaných zadavatelem | Vlastnosti materiálů dodávaných zhotovitelem (zadavatel požaduje po uchazeči každou hodnotu vyplnit) | Zhotovitel požaduje doložit vlastnost materiálu certifikátem výrobce
hliníkový fasádní systém s integrovanými dveřmi | rám: hliníkový profil s přerušeným tepelným mostem; velikost profilu rámu 50x165 (šířka x hloubka); součinitel prostupu tepla celého okna Uw = max 1,2 W/(m2*K); povrchová úprava polomatný lak RAL 7016 |  | např. technický list
| prosklení: izolační dvojsklo bezpečnostní; černé rámečky; součinitel prostupu tepla skla Ug = 1,0 W/(m2*K) |  | např. technický list
| připojovací spára: řešení je součástí dodávky okna - parotěsná páska, hydroizolační páska (ev. komprimační multifunkční páska) |  | např. technický list

## List7
Požadavky na technické vlastnosti použitých materiálů - II. etapa
Interiérové dveře
Komodita | Minimální vlastnosti materiálů požadovaných zadavatelem | Vlastnosti materiálů dodávaných zhotovitelem (zadavatel požaduje po uchazeči každou hodnotu vyplnit) | Zhotovitel požaduje doložit vlastnost materiálu certifikátem výrobce
plechové dveře vnitřní plné | rozměr, členění a otevíravost patrná z výkresové dokumentace a tabulky dveří |  | např. technický list
| požární odolnost dle PBŘS |  | např. technický list
| dveřní křídlo: konstrukční ocelový rám, protipožární výplň, ocelový korpus/plát; povrchová úprava polomatný lak RAL 7016 |  | např. technický list
| zárubeň: ocelová pro dodatečnou montáž; se stínovou drážkou; požární; stavební šířka zárubně 60 mm; materiál - žárově zinkovaná ocel; povrchová úprava - polomatný lak RAL 7016 |  | např. technický list
| závěsy: skryté závěsy, počet určí dodavatel |  | např. technický list

## List8
Požadavky na technické vlastnosti použitých materiálů - II. etapa
Povrchy podlah
Komodita | Minimální vlastnosti materiálů požadovaných zadavatelem | Vlastnosti materiálů dodávaných zhotovitelem (zadavatel požaduje po uchazeči každou hodnotu vyplnit) | Zhotovitel požaduje doložit vlastnost materiálu certifikátem výrobce
broušený beton | broušená vrstva pohledové betonové směsi - hladká a pevná struktura vzhledově podobná materiálu Teracco, pevnost v tlaku min 30 Mpa, součinitel teplotní vodivosti 1,2 W/(m*K); broušení a styl povrchových úprav volit tak, aby výsledkem byl hladký pololesklý povrch |  | např. technický list
| třída reakce na oheň A1 |  | např. technický list
| objemová hmotnost 2200 Kg/m3 |  | např. technický list
| impregnace a utěsnění povrchu doplněná prostředkem na zvýšení lesku |  | např. technický list
dřevěná lepená podlaha | dřevěná lepená 2V lamela tl. 15 mm, rozměr lamel cca 200x2000 mm, materiál dub, odstín přírodní, povrchová úprava matný lak, min tl. dřevěné vrstvy 4 mm, na zámky, celoplošně lepená k podkladu, vhodná pro podlahové vytápění, max. Dfl-S1, protiskluznost dle požadavků vyhl. 398/2009 Sb. |  | např. technický list
dřevěný povrch hlediště | dřevěná lepená 3V lamela tl. 25 mm, rozměr lamel cca 200x2000 mm, materiál dub, odstín přírodní, povrchová úprava matný lak, na zámky, celoplošně lepená k podkladu, max. Dfl-S1, protiskluznost dle požadavků vyhl. 398/2009 Sb. |  | např. technický list
schodiště | dodatečně broušené monolitické schodiště |  | např. technický list
| impregnace a utěsnění povrchu doplněná prostředkem na zvýšení lesku |  | např. technický list

## List9
Požadavky na technické vlastnosti použitých materiálů - II. etapa
Povrchy stěn
Komodita | Minimální vlastnosti materiálů požadovaných zadavatelem | Vlastnosti materiálů dodávaných zhotovitelem (zadavatel požaduje po uchazeči každou hodnotu vyplnit) | Zhotovitel požaduje doložit vlastnost materiálu certifikátem výrobce
pohledový konstrukční beton | betonové povrchy budou opatřeny bezbarvým matným uzavíracím nátěrem pro bezprašnou úpravu |  | např. technický list
keramický obklad | penetrační nátěr pro sjednocení nasákavosti podkladu |  | např. technický list
| stavební lepidlo pro lepení dlažeb a obkladů na betonové a SDK podklady |  | např. technický list
| keramický obklad, nasákavost od 0,5% - 3%, odolnost proti tvorbě skvrn tř.3, odolnost proti kyselinám a zásadám třídy GLA |  | např. technický list

## List10
Požadavky na technické vlastnosti použitých materiálů - II. etapa
Povrchy stropů
Komodita | Minimální vlastnosti materiálů požadovaných zadavatelem | Vlastnosti materiálů dodávaných zhotovitelem (zadavatel požaduje po uchazeči každou hodnotu vyplnit) | Zhotovitel požaduje doložit vlastnost materiálu certifikátem výrobce
silikátový nástřik na SDK strop - pohltivá struktura | nehořlavá akustická deska z pěnového skla tl. 15 mm, stupeň absorbce hluku αw = 0,80, kotvena pomocí kotvícího šroubu TN 35 mm, max. B-s1, d0, is=0,00 mm/min |  | např. technický list
| finální nástřik na silikátové bázi, koeficient odrazivosti světla 83, stupeň bělosti 66%, hořlavost B-s1, d0 |  | např. technický list
silikátový nástřik na SDK strop | SDK desky dle prostředí, spoje desek budou tmeleny a přebroušeny |  | např. technický list
| penetrační nátěr - nízkoviskózní jednosložkový, po vytvrzení nerozpustný ve vodě, paropropustný |  | např. technický list
| finální nástřik na silikátové bázi, koeficient odrazivosti světla 83, stupeň bělosti 66%, hořlavost B-s1, d0 |  | např. technický list

## Vzor
Požadavky na technické vlastnosti použitých materiálů
Střešní plášť - aula
mPVC fólie | tloušťka 1,5mm, objemová hmotnost 1,85kg/m2, mechanicky kotvená, výztužná PES tkanina | např. technický list
| odolnost proti UV záření | např. technický list
| faktor difúzního odporu 15000 | např. technický list
| chování při vnějším požáru Broof (t3) | např. technický list
| největší tahová síla 1000 N/50mm | např. technický list
| ohebnost za nízkých teplot -25 °C | např. technický list
| reakce na oheň třída E | např. technický list
| rozměrová stálost 0,3 % | např. technický list
| tažnost 15 % | např. technický list
separační geotextilie | 100% polypropylen, objemová hmotnost 300g/m2 | např. technický list
| pevnost v tahu podélně 20 kN/m (-2 kN/m) | např. technický list
| pevnost v tahu příčně 11,5 kN/m (-1kN/m) | např. technický list
| tažnost podélně 70 % (+/-20 %) | např. technický list
| tažnost příčně 115 % (+/-25 %) | např. technický list
tepelná izolace | expandovaný polystyren EPS 100 | např. technický list
| součinitel tepelné vodivosti 0,037 W/mK | např. technický list
| objemová hmotnost 18-23 kg/m³ | např. technický list
| Pevnost (napětí) v tlaku při 10% lin. def. CS(10) 100 kPa | např. technický list
| faktor difuzního odporu 30-70 | např. technický list
| trvalá zatížitelnost (při 2% lin. def.) 2000 kg/m2 | např. technický list
| teplotní odolnost 80 °C | např. technický list
| reakce na oheň E | např. technický list
OSB deska | dřevoštěpková deska nebroušená, pero a drážka, tl. 18mm | např. technický list
| faktor difuzního odporu 200 | např. technický list
| tepelná vodivost 0,13 W/mK | např. technický list
| objemová hmotnost 600 kg/m³ | např. technický list
Střešní plášť - terasa
Terasová prkna + podkonstrukce | terasová prkna tl. 24mm ze sibiřškého modřínu s ochraným nátěrem a rýhováním, sušeno na 16% +- 2%, spáry min. 9mm | např. technický list
| terasový hranolek 45x70mm, sibiřšký modřín, po 500mm | např. technický list
| Plastové PP rektifikační terče, únosnost 1200kg | např. technický list
mPVC fólie | tloušťka 1,5mm, objemová hmotnost 1,85kg/m2, mechanicky kotvená, výztužná PES tkanina | např. technický list
| odolnost proti UV záření | např. technický list
| faktor difúzního odporu 15000 | např. technický list
| chování při vnějším požáru Broof (t3) | např. technický list
| největší tahová síla 1000 N/50mm | např. technický list
| ohebnost za nízkých teplot -25 °C | např. technický list
| reakce na oheň třída E | např. technický list
| rozměrová stálost 0,3 % | např. technický list
| tažnost 15 % | např. technický list
separační geotextilie | 100% polypropylen, objemová hmotnost 300g/m2 | např. technický list
| pevnost v tahu podélně 20 kN/m (-2 kN/m) | např. technický list
| pevnost v tahu příčně 11,5 kN/m (-1kN/m) | např. technický list
| tažnost podélně 70 % (+/-20 %) | např. technický list
| tažnost příčně 115 % (+/-25 %) | např. technický list
tepelná izolace | expandovaný polystyren EPS 150 | např. technický list
| součinitel tepelné vodivosti 0,035 W/mK | např. technický list
| objemová hmotnost 23-28 kg/m³ | např. technický list
| Pevnost (napětí) v tlaku při 10% lin. def. CS(10) 150 kPa | např. technický list
| faktor difuzního odporu 30-70 | např. technický list
| trvalá zatížitelnost (při 2% lin. def.) 3000 kg/m2 | např. technický list
| teplotní odolnost 80 °C | např. technický list
| reakce na oheň E | např. technický list
parozábrana | SBS modifikovaný pás a Al vložkou, tl. 4mm | např. technický list
| faktor difuzního odporu 370000 | např. technický list
| ohebnost za nízkých teplot -15 °C | např. technický list
| plošná hmotnost 4,27 kg/m² | např. technický list
| odolnost proti protrhávání příčně 150 N (+/-50) | např. technický list
| odolnost proti protrhávání podélně 150 N (+/-100 N) | např. technický list
| pevnost v tahu podélně 400 N/50mm | např. technický list
| pevnost v tahu příčně 200 N/50 mm | např. technický list
| reakce na oheň E | např. technický list
| tažnost podélně 4 (+/-2) % | např. technický list
Penetrační nátěr | vysocepřilnavý sopeciální penetrační nátěr za studena | např. technický list
| hustota při +20°C 1,0g/cm3 | např. technický list
Spodní stavba - suterén
hydroizolace | železobetonová základová deska a stěny - bílá vana, dodržení požadavků stavebně konstrukční části | např. technický list
tepelná izolace - pod deskou | extrudovaný polystyren, desky s hladkým extruzním povrhem a polodrážkou | např. technický list
| součinitel tepelné vodivosti 0,035 W/mK | např. technický list
| napětní v tlaku při 10%stlačení σ10= 500kPa | např. technický list
| modul pružnosti E 30 000 kPa | např. technický list
| faktor difúzního odporu 200-150 | např. technický list
| dlouhodobá nasákavost při ponoření WL(T)0,7 méně nebo rovno než 0,5% | např. technický list
| odolnost proti střídavému zmrazování a rozmrazování FT2 néně nebo rovno než 1 | např. technický list
| objemový podíl uzavřených buněk více než 95% | např. technický list
| kapilarita 0 | např. technický list
| max. teplota použití 75 | např. technický list
Spodní stavba - na terénu
hydroizolace horní pás | SBS modifikovaný pás s polyesterovou vložkou, tl. 4mm | např. technický list
| faktor difuzního odporu 28000 | např. technický list
| ohebnost za nízkých teplot -25 °C | např. technický list
| plošná hmotnost 4,4 kg/m² | např. technický list
| odolnost proti protrhávání příčně 400 N | např. technický list
| odolnost proti protrhávání podélně 300 N | např. technický list
| třída reakce na oheň E | např. technický list
| tažnost podélně 50%, příčně 50% | např. technický list
| vodotěsnost více než 100kPA | např. technický list
| odolnost proti statickému zatížení 10kg | např. technický list
| odolnost proti nárazu(metoda A) 900mm | např. technický list
| smyková odolnost ve spoji podélně 1100N/50mm, příčně 500 N/50mm | např. technický list
| odolnost proti stékání při zvýšené teplotě 100 °C | např. technický list
| množství asfaltové hmoty 3000g/m2 | např. technický list
hydroizolace spodní pás | SBS modifikovaný pás se skleněnou tkaninou, tl. 4mm | např. technický list
| faktor difuzního odporu 29000 | např. technický list
| ohebnost za nízkých teplot -25 °C | např. technický list
| plošná hmotnost 4,5 kg/m² | např. technický list
| největší tahová síla podélně 1400 N/ 50mm, příčně 1600 N/50mm | např. technický list
| třída reakce na oheň E | např. technický list
| tažnost podélně 12%, příčně 12% | např. technický list
| vodotěsnost více než 100kPA | např. technický list
| odolnost proti statickému zatížení 5kg | např. technický list
| odolnost proti nárazu(metoda A) 1000mm | např. technický list
| smyková odolnost ve spoji podélně 1200N/50mm, příčně 1400 N/50mm | např. technický list
| odolnost proti stékání při zvýšené teplotě 100 °C | např. technický list
| množství asfaltové hmoty 3000g/m2 | např. technický list
Penetrační nátěr | vysocepřilnavý sopeciální penetrační nátěr za studena | např. technický list
| hustota při +20°C 1,0g/cm3 | např. technický list
tepelná izolace - pod deskou | extrudovaný polystyren, desky s hladkým extruzním povrhem a polodrážkou | např. technický list
| součinitel tepelné vodivosti 0,035 W/mK | např. technický list
| napětní v tlaku při 10%stlačení σ10= 500kPa | např. technický list
| modul pružnosti E 30 000 kPa | např. technický list
| faktor difúzního odporu 200-150 | např. technický list
| dlouhodobá nasákavost při ponoření WL(T)0,7 méně nebo rovno než 0,5% | např. technický list
| odolnost proti střídavému zmrazování a rozmrazování FT2 néně nebo rovno než 1 | např. technický list
| objemový podíl uzavřených buněk více než 95% | např. technický list
| kapilarita 0 | např. technický list
| max. teplota použití 75 | např. technický list
tepelná izolace - stěny | extrudovaný polystyren | např. technický list
| faktor difúzního odporu min. 80 | např. technický list
| hustota 29-36 kg/m3 | např. technický list
| třída reakce na oheň F | např. technický list
| teplotní odolnost -60°C - +75 °C | např. technický list
| součinitel tepelné vodivosti 0,036 W/mK | např. technický list
| pevnost v tlaku při 10% stlačení 300 kPa | např. technický list
Fasádní plášť
Ucelený certifikovaný systém | odolnost proti pro proražení min. 3J, kategorie II | např. technický list
kompletní zateplovací systém | ETICS, kvalitativní třída A CZB | např. osvědčení o splnění požadavků pro kvalitativní třídu A podle TP CZB 05-2007
lepící tmel | pevnost v tahu za ohybu (28dní) 3,3 N/mm2, pevnost v tlaku za ohybu (28dní) 7,3 N/mm2. Nasákavost W2, difúzní odpor vodních par méně nebo rovno než 25 | např. technický list
kompletní zateplovací systém | třída reakce na oheň minimálně A1,A2 index šíření plamene is=0,00mm/min | např. technický list
tepelná izolace | minerální vlna čedičová, součinitel tepelné vodivosti 0,038 W/mK | např. technický list
| třída reakce na oheň minimálně A1,A2 | např. technický list
| pevnost v tlaku při 10% stlačení 40 kPa | např. technický list
| faktor difuzního odporu 1 | např. technický list
| nasákavost krátkodobá/dlouhodobá 1/3 kg/m2 | např. technický list
| měrná tepelná kapacita 800 J/kg K | např. technický list
kotvení | bodový činitel prostupu tepla 0,001 W/K | např. technický list
armovací stěrka | pevnost v tahu za ohybu (28dní) 3,3 N/mm2, pevnost v tlaku za ohybu (28dní) 7,3 N/mm2. Nasákavost W2, difúzní odpor vodních par méně nebo rovno než 25, při protažení armovací stěrky se síťovinou o 0,5% bez vzniku trhlin | např. technický list
výztužná tkanina | 155g/m2, velikost ok 6x6mm, pevnost 1750 N/5cm | např. technický list
mezinátěr | hustota 1,4-1,6 g/cm3 | např. technický list
povrchová úprava | jednosložková tenkovrstvá omítka se silikonovým pojivem, struktura 0,5/1mm, hustota 1,8 kg/dm3, faktor difúzního odporu 40, permeabilita vody v kapalné fázi w menší než 0,10 kg/m2h0,5, ekvivalentní difúzní tloušťka Sd 0,07-0,08m (při tloušťce 2mm) | např. technický list
Okna a vstupní dveře
hliníkový fasádní systém s integrovanými dveřmi | rám: hliníkový profil s přerušeným tepelným mostem; velikost profilu rámu 50x165 (šířka x hloubka); součinitel prostupu tepla celého okna Uw = max 1,2 W/(m2*K); povrchová úprava polomatný lak RAL 7016 | např. technický list
| prosklení: izolační dvojsklo bezpečnostní; černé rámečky; součinitel prostupu tepla skla Ug = 1,0 W/(m2*K) | např. technický list
| připojovací spára: řešení je součástí dodávky okna - parotěsná páska, hydroizolační páska (ev. komprimační multifunkční páska) | např. technický list
Interiérové dveře
plechové dveře vnitřní plné | rozměr, členění a otevíravost patrná z výkresové dokumentace a tabulky dveří | např. technický list
| požární odolnost dle PBŘS | např. technický list
| dveřní křídlo: konstrukční ocelový rám, protipožární výplň, ocelový korpus/plát; povrchová úprava polomatný lak RAL 7016 | např. technický list
| zárubeň: ocelová pro dodatečnou montáž; se stínovou drážkou; požární; stavební šířka zárubně 60 mm; materiál - žárově zinkovaná ocel; povrchová úprava - polomatný lak RAL 7016 | např. technický list
| závěsy: skryté závěsy, počet určí dodavatel | např. technický list
Povrchy podlah
broušený beton | broušená vrstva pohledové betonové směsi - hladká a pevná struktura vzhledově podobná materiálu Teracco, pevnost v tlaku min 30 Mpa, součinitel teplotní vodivosti 1,2 W/(m*K); broušení a styl povrchových úprav volit tak, aby výsledkem byl hladký pololesklý povrch | např. technický list
| třída reakce na oheň A1 | např. technický list
| objemová hmotnost 2200 Kg/m3 | např. technický list
| impregnace a utěsnění povrchu doplněná prostředkem na zvýšení lesku | např. technický list
dřevěná lepená podlaha | dřevěná lepená 2V lamela tl. 15 mm, rozměr lamel cca 200x2000 mm, materiál dub, odstín přírodní, povrchová úprava matný lak, min tl. dřevěné vrstvy 4 mm, na zámky, celoplošně lepená k podkladu, vhodná pro podlahové vytápění, max. Dfl-S1, protiskluznost dle požadavků vyhl. 398/2009 Sb. | např. technický list
dřevěný povrch hlediště | dřevěná lepená 3V lamela tl. 25 mm, rozměr lamel cca 200x2000 mm, materiál dub, odstín přírodní, povrchová úprava matný lak, na zámky, celoplošně lepená k podkladu, max. Dfl-S1, protiskluznost dle požadavků vyhl. 398/2009 Sb. | např. technický list
schodiště | dodatečně broušené monolitické schodiště | např. technický list
| impregnace a utěsnění povrchu doplněná prostředkem na zvýšení lesku | např. technický list
Povrchy stěn
pohledový konstrukční beton | betonové povrchy budou opatřeny bezbarvým matným uzavíracím nátěrem pro bezprašnou úpravu | např. technický list
keramický obklad | penetrační nátěr pro sjednocení nasákavosti podkladu | např. technický list
| stavební lepidlo pro lepení dlažeb a obkladů na betonové a SDK podklady | např. technický list
| keramický obklad, nasákavost od 0,5% - 3%, odolnost proti tvorbě skvrn tř.3, odolnost proti kyselinám a zásadám třídy GLA | např. technický list
Povrchy stropů
silikátový nástřik na SDK strop - pohltivá struktura | nehořlavá akustická deska z pěnového skla tl. 15 mm, stupeň absorbce hluku αw = 0,80, kotvena pomocí kotvícího šroubu TN 35 mm, max. B-s1, d0, is=0,00 mm/min | např. technický list
| finální nástřik na silikátové bázi, koeficient odrazivosti světla 83, stupeň bělosti 66%, hořlavost B-s1, d0 | např. technický list
silikátový nástřik na SDK strop | SDK desky dle prostředí, spoje desek budou tmeleny a přebroušeny | např. technický list
| penetrační nátěr - nízkoviskózní jednosložkový, po vytvrzení nerozpustný ve vodě, paropropustný | např. technický list
| finální nástřik na silikátové bázi, koeficient odrazivosti světla 83, stupeň bělosti 66%, hořlavost B-s1, d0 | např. technický list